## Tool
www.erdsondenoptimierung.ch
Tool - Bohrlochvolumen und Hinterfüllmaterial-Mengen (Fertigmischungen, trocken)
Die Stoffwerte basieren auf den Katalog-Angaben der Hersteller.
Die Tabelle enthält ausschliesslich Produkte mit Frostschutz und einer guten bis sehr guten Wärmeleitfähigkeit.
Eingabefeld
Ausgabefeld (Berechnung)
Anzahl Bohrungen |  | 1 |  | (= Anzahl der Erdwärmesonden) |  | A Bohrung | 0.01130973 | m2
Durchmesser der Bohrung |  | 0.12 | m | (Bohrunternehmer fragen, in Meter eingeben) |  | V Bohrung brutto | 1.69646 | m3
Tiefe der Bohrung |  | 150 | m | (= Länge der Erdwärmesonden) |  | V Bohrung netto | 0.9424778 | m3
Durchmesser PE-Erdsondenrohr |  | 40 | mm | (= Aussendurchmesser der Sonden-Rohre) |  | bei 4 Rohren/Bohrung
Markenname | Hersteller | Lieferant CH / | Hinterfüllmaterial-Menge | Zugabemenge Wasser | Säcke | Suspensionsmenge | Frostschutz | Wärmeleitfähigkeit | spez. Suspensionsmenge | Wasser- [l]/Feststoffwert [kg] (W/F-Wert) | Gewicht/Sack | Suspensionsdichte
|  | Generalvertretung | [6 empty] | (Susp.menge [l]/Feststoff-Menge [kg])
|  |  | [kg] | [l] | [Stk] | [kg] |  | [Wm.K] | [l/kg] |  | [kg] | [kg/m3]
ThermoCem Plus | HeidelbergCement | BTD Borhrtechnik AG | 760.0627 | 608.0502 | 30.40251 | 1376.018 | ja | » 2.0 | 1.24 | 0.8 | 25 | 1460
| Baustoffe für Geotechnik | San Giacum 21
| D-59320 Ennigerloh | 7412 Scharans
| www.heidelbergcement.de | 081 651 02 60
www.btd-bohrtechnik.ch
EWM Füllbinder | Schwenk Zement KG | Geocem Swiss GmbH | 1346.397 | 444.311 | 53.85587 | 1790.708 | ja | 2.32 | 0.7 | 0.33 | 25 | 1900
| D-89028 Ulm/Donau | Hotzestrasse 61
8006 Zürich
www.schwenk-zement.de
Callidutherm | Terra Calidus GmbH, D-07546 Gera |  | 972.6371 | 583.5823 | 38.90548 | 1555.088 | ja | ca. 2 | 0.9689922 | 0.6 | 25 | 1650
| dornburger zement GmbH & Co. | Lieferung direkt aus D
| D-07778 Dorndorf | Kontakt: Hauptnummer
www.terra-calidus.de
HDG | HDG Umelttechnik GmbH |  | 1178.097 | 518.3628 | 47.12389 | 1687.035 | ja | >= 2 | 0.8 | 0.44 | 25 | 1790
| Stolzenseeweg 1 | Lieferung direkt aus D
| D-88353 Kisslegg | Kontakt: Hauptnummer
| www.hdg-umwelttechnik.com | Lager in Muri (BE)
Duritherm Plus | Mapei Betontechnik GmbH |  | 1131.426 | 565.713 | 45.25704 | 1130.973 | ja | > 2 | 0.833 | 0.5 | 25 | 1200
| Grazer Strasse 80 | Lieferung aus AT
| A-8665 Langenwang | Kontakt: mapei.ch
| www.mapei-betontechnik.at | 079 776 99 47
StüwathermZ | STÜWA Konrad Stükerjürgen GmbH |  | 942.4778 | 612.6106 | 37.69911 |  | mittel | 2 | 1 | 0.65 | 25 | keine Angaben
| D-33397 Rietberg - Varensell | Lieferung direkt aus D
Kontakt: Hauptnummer
www.stuewa.de
Stüwapress F-10 | STÜWA Konrad Stükerjürgen GmbH |  | 1025.416 | 563.9787 | 41.01663 | 1583.363 | hoch | 1.5 | 0.9191176 | 0.55 | 25 | 1680
| D-33397 Rietberg - Varensell | Lieferung direkt aus D
Kontakt: Hauptnummer
www.stuewa.de
Kontakt
www.erdsondenoptimierung.ch

## Anleitung
Wädenswil, September 2011
Anleitung Tool - Bohrlochvolumen und Hinterfüllmaterial-Mengen (Fertigmischungen, trocken)
Das Werkzeug zur Berechnung von Bohrlochvolumen und Hinterfüllmaterial-Mengen richtet sich an Fachleute, die schnell und einfach die Materialmenge für eine Erdwärmesonde berechnen wollen.
Über der Tabelle können Sie die Anzahl der Bohrungen, deren Durchmesser und Tiefe sowie den Durchmesser des Sondenrohres eingeben. Daraus werden einerseits der Bohrungsquerschnitt und die Bohrungsvolumina (brutto und netto) berechnet. Andererseits berechnet das Arbeitsblatt in der Tabelle die Materialmengen.
Die Tabelle liefert für empfehlenswerte Produkte die erforderlichen Hinterfüllmaterial-Mengen (in Kilogramm und in Anzahl Säcken à 25 Kilogramm), die Zugabemenge Wasser und schliesslich die Suspensionsmenge.
Die Tabelle enthält ebenfalls die Katalogangaben der Hersteller. In Verbindung mit den Eingabewerten werden daraus die Materialmengen berechnet.
Die Stoffwerte basieren auf den Katalog-Angaben der Hersteller. Die Tabelle enthält ausschliesslich Produkte mit Frostschutz und einer guten bis sehr guten Wärmeleitfähigkeit. Solche sind generell zu empfehlen.
Kontakt
www.erdsondenoptimierung.ch

## Summery
www.erdsondenoptimierung.ch
Bohrlochvolumen und Hinterfüllmaterial-Mengen (Fertigmischungen, trocken)
Die Stoffwerte basieren auf den Katalog-Angaben der Hersteller.
Die Tabelle enthält ausschliesslich Produkte mit Frostschutz und einer guten bis sehr guten Wärmeleitfähigkeit.
Eingabefeld
Ausgabefeld (Berechnung)
Anzahl Bohrungen | 1 |  | (= Anzahl der Erdwärmesonden) | A Bohrung | 0.01130973 | m2
Durchmesser der Bohrung | 0.12 | m | (Bohrunternehmer fragen, in Meter eingeben) | V Bohrung brutto | 1.69646 | m3
Tiefe der Bohrung | 150 | m | (= Länge der Erdwärmesonden) | V Bohrung netto | 0.9424778 | m3
Durchmesser PE-Erdsondenrohr | 40 | mm | (= Aussendurchmesser der Sonden-Rohre) | bei 4 Rohren/Bohrung
Markenname | Hersteller | Lieferant CH / | Feststoff-Menge | Zugabemenge Wasser | Säcke | Suspensionsmenge | Frostschutz | Wärmeleitfähigkeit | spez. Suspensionsmenge | Wasser- [l]/Feststoffwert [kg] (W/F-Wert) | Gewicht/Sack | Suspensionsdichte | Minimal notwendiger Prüfdruck | Prospekt
|  | Generalvertretung | [6 empty] | (Susp.menge [l]/Feststoff-Menge [kg])
|  |  | [kg] | [l] | [Stk] | [kg] |  | [Wm.K] | [l/kg] |  | [kg] | [kg/m3] | [bar]
ThermoCem Plus | HeidelbergCement | BTD Borhrtechnik AG | 760.0627 | 608.0502 | 30.40251 | 1376.018 | ja | » 2.0 | 1.24 | 0.8 | 25 | 1460 | 13 | http://www.heidelbergcement.com/de/de/geotechnik/produkte/thermocem/index.htm
| Baustoffe für Geotechnik | Marcel Dell' Anna | [10 empty] | aus SIA 384/6, Seite 34, Tabelle 4
| D-59320 Ennigerloh | San Giacum 21 | [10 empty] | basiert auf Suspensionsdichte = 1460 [kg/m3]
| www.heidelbergcement.de | 7412 Scharans | [10 empty] | und Tiefe der Bohrung = 150 m
081 651 02 60
www.btd-bohrtechnik.ch
EWM Füllbinder | Schwenk Zement KG | Geocem Swiss GmbH | 1346.397 | 444.311 | 53.85587 | 1790.708 | ja | 2.32 | 0.7 | 0.33 | 25 | 1900 | 16 | http://www.schwenk-zement.de/aktuelles/broschueren-infomaterial/Produkte/Spezialbindemittel/Fuellbinder_EWM/SWZ_TM_Fuellbinder_EWM.pdf
| D-89028 Ulm/Donau | Herr Cyrill Schmid | [10 empty] | aus SIA 384/6, Seite 34, Tabelle 4
|  | Hotzestrasse 61 | [10 empty] | basiert auf Suspensionsdichte = 1900 [kg/m3]
| www.schwenk-zement.de | 8006 Zürich | [10 empty] | und Tiefe der Bohrung = 150 m
Callidutherm | Terra Calidus GmbH, D-07546 Gera |  | 972.6371 | 583.5823 | 38.90548 | 1555.088 | ja | ca. 2 | 0.9689922 | 0.6 | 25 | 1650 | 16 | http://www.terra-calidus.de/media/produkte/verpressmittel/pdf/Technisches%20Datenblatt%20%20Calidutherm%20090209.pdf
| dornburger zement GmbH & Co. | Lieferung direkt aus D | [10 empty] | aus SIA 384/6, Seite 34, Tabelle 4
| D-07778 Dorndorf | Kontakt: Hauptnummer | [10 empty] | basiert auf Suspensionsdichte = 1650 [kg/m3]
| www.terra-calidus.de | [11 empty] | und Tiefe der Bohrung = 150 m
HDG | HDG Umelttechnik GmbH |  | 1178.097 | 518.3628 | 47.12389 | 1687.035 | ja | >= 2 | 0.8 | 0.44 | 25 | 1790 | 16 | http://www.hdg-umwelttechnik.com/de/pdf/verpressmaterialien/HDG-Thermo-Datenblatt-0310.pdf
| Stolzenseeweg 1 | Lieferung direkt aus D | [10 empty] | aus SIA 384/6, Seite 34, Tabelle 4
| D-88353 Kisslegg | Kontakt: Hauptnummer | [10 empty] | basiert auf Suspensionsdichte = 1790 [kg/m3]
| www.hdg-umwelttechnik.com | Lager in Muri (BE) | [10 empty] | und Tiefe der Bohrung = 150 m
Duritherm Plus | Mapei Betontechnik GmbH |  | 1131.426 | 565.713 | 45.25704 | 1130.973 | ja | > 2 | 0.833 | 0.5 | 25 | 1200 | 9 | http://www.mapei-betontechnik.at/0uploads/dateien270.pdf
| Grazer Strasse 80 | Lieferung aus AT | [10 empty] | aus SIA 384/6, Seite 34, Tabelle 4
| A-8665 Langenwang | Kontakt: mapei.ch | [10 empty] | basiert auf Suspensionsdichte = 1200 [kg/m3]
| www.mapei-betontechnik.at | Herr M. Barletta, Zürich | [10 empty] | und Tiefe der Bohrung = 150 m
079 776 99 47
StüwathermZ | STÜWA Konrad Stükerjürgen GmbH |  | 942.4778 | 612.6106 | 37.69911 |  | mittel | 2 | 1 | 0.65 | 25 | keine Angaben |  | http://www.stuewa.de/produkte/pdf/STUEWATHERM_DATENBLATT_041202.pdf
| D-33397 Rietberg - Varensell | Lieferung direkt aus D | [10 empty] | aus SIA 384/6, Seite 34, Tabelle 4
|  | Kontakt: Olaf Wixforth | [10 empty] | basiert auf Suspensionsdichte = keine Angaben [kg/m3]
| www.stuewa.de | [11 empty] | und Tiefe der Bohrung = 150 m
Stüwapress F-10 | STÜWA Konrad Stükerjürgen GmbH |  | 1025.416 | 563.9787 | 41.01663 | 1583.363 | hoch | 1.5 | 0.9191176 | 0.55 | 25 | 1680 | 16 | http://www.stuewa.de/produkte/pdf/stuewapress_f-10_08-2010.pdf
| D-33397 Rietberg - Varensell | Lieferung direkt aus D | [10 empty] | aus SIA 384/6, Seite 34, Tabelle 4
|  | Kontakt: Olaf Wixforth | [10 empty] | basiert auf Suspensionsdichte = 1680 [kg/m3]
| www.stuewa.de | [11 empty] | und Tiefe der Bohrung = 150 m
Kontakt
www.erdsondenoptimierung.ch

## Calc (hidden)
erdsondenoptimerung.ch
Bohrlochvolumen
Querschnitte
# Rohre |  |  |  |  | 4
Anzahl Bohrungen |  |  |  |  | 1
Durchmesser der Bohrung |  |  |  |  | 0.12 | m
Tiefe der Bohrung |  |  |  |  | 150 | m
Durchmesser PE-Erdsondenrohr |  |  |  |  | 0.04 | m
A Bohrung | = | D2*Pi/4 | = |  | 0.01130973 | m2
Volumina
V Bohrung brutto | = | A Bohrung * L Bohrung * # Bohrungen | = |  | 1.69646 | m3
|  |  | A Rohr | V Rohr | V Bohrung | Suspensions-
[5 empty] | netto*) | Menge
|  |  | m2 | m3 | m3 | l
|  |  | 0.001256637 | 0.1884956 | 0.9424778 | 942.4778
[5 empty] | *) | bei 4 Rohren/Bohrung
Liste für Berechnung Hfmengen, B 11
32
40
50

## ThermoCem (hidden)
erdsondenoptimerung.ch
ThermoCem Plus
Hersteller |  | HeidelbergCement
Baustoffe für Geotechnik
D-59320 Ennigerloh
www.heidelbergcement.de
Quellen: www.thermocem.de
1) Webseite ThermoCem Plus |  | http://www.heidelbergcement.com/de/de/geotechnik/produkte/thermocem/index.htm
2) Thermocem Plus Prospekt |  | http://www.heidelbergcement.com/NR/rdonlyres/ED2F3D81-F9DA-43C0-A39B-40FA5AD7853B/0/ThermoCemPLUS_Prospekt_4S_de.pdf
3) Dokument Verabeitungshinweise |  | http://www.heidelbergcement.com/NR/rdonlyres/7CD69AE8-91E4-4122-8D1C-FE9DC8859E9A/0/04Verarbeitungshinweise.pdf
4) Technisches Merkblatt |  | http://www.heidelbergcement.com/NR/rdonlyres/E0B50CAE-F739-42F2-87E0-390C68F3D296/0/TM_365_ThermoCem_PLUS.pdf
Frostschutz |  | ja | Quelle 2, Seite 4, Mitte, "Hoher Widerstand gegen Frost-Tau-Wechsel"
Wärmeleitfähigkeit | [Wm.K] | » 2.0 | Quelle 4, Seite 1, Mitte
spez. Suspensionsmenge | [l/kg] | 1.24 | Quelle 3 Kapitel 4.1, Tabelle: 124 l /100 kg Thermocem
(Susp.menge [l]/Feststoff-Menge [kg])
Wasser- [l]/Feststoffwert [kg] (W/F-Wert) |  | 0.8 | Quelle 3, Kapitel 4.1, Mitte: "25 kg ThermoCem x 0,8 = 20 Liter Wasser"
Gewicht/Sack | [kg] | 25 | Quelle 3, Kapitel 4.1, Mitte
Suspensionsdichte | [kg/m3] | 1460 | Quelle 3, Kapitel 4.1, Mitte
Feststoff-Menge | [kg] | 760.0627
Zugabemenge Wasser | [l] | 608.0502
Säcke | [Stk] | 30.40251
Suspensionsmenge | [kg] | 1376.018
Minimal notwendiger Prüfdruck | [bar] | 13
aus SIA 384/6, Seite 34, Tabelle 4
basiert auf Suspensionsdichte | [kg/m3] | 1460
und Tiefe der Bohrung | m | 150

## EWM (hidden)
erdsondenoptimerung.ch
EWM Füllbinder
Hersteller |  | Schwenk Zement KG
D-89028 Ulm/Donau
www.schwenk-zement.de
Quellen:
1) Spezialbaustoffe > Spezialbindemittel |  | http://www.schwenk-zement.de/produkte/spezialbindemittel.php
2) Technisches Merkblatt Füllbinder EWM |  | http://www.schwenk-zement.de/aktuelles/broschueren-infomaterial/Produkte/Spezialbindemittel/Fuellbinder_EWM/SWZ_TM_Fuellbinder_EWM.pdf
Frostschutz |  | ja | Quelle 2, Seite 1, Mitte: "Der Frostwiderstand von Schwenk Füllbinder® EWM wurde nach DIN 52104-A geprüft. Schwenk Füllbinder® EWM weist gegenüber herkömmlichen Rezepturen eine deutlich bessere Frostbeständigkeit auf."
Wärmeleitfähigkeit | [Wm.K] | 2.32 | Quelle 2, Tabelle
spez. Suspensionsmenge | [l/kg] | 0.7 | Quelle 2, Tabelle: "17,5 l / 25 kg Sack"
(Susp.menge [l]/Feststoff-Menge [kg])
Wasser- [l]/Feststoffwert [kg] (W/F-Wert) |  | 0.33 | Quelle 2, Seite 1, über Tabelle, "Technische Daten"
Gewicht/Sack | [kg] | 25 | Quelle 2, Tabelle
Suspensionsdichte | [kg/m3] | 1900 | Quelle 2, Tabelle
Feststoff-Menge | [kg] | 1346.397
Zugabemenge Wasser | [l] | 444.311
Säcke | [Stk] | 53.85587
Suspensionsmenge | [kg] | 1790.708
Minimal notwendiger Prüfdruck | [bar] | 16
aus SIA 384/6, Seite 34, Tabelle 4
basiert auf Suspensionsdichte | [kg/m3] | 1900
und Tiefe der Bohrung | m | 150

## Calidutherm (hidden)
erdsondenoptimerung.ch
Callidutherm
Hersteller |  | Terra Calidus GmbH, D-07546 Gera
dornburger zement GmbH & Co.
D-07778 Dorndorf
www.terra-calidus.de
Quellen:
1) Calidutherm Downloads |  | http://www.terra-calidus.de/pages/de/produkte/verpressmaterial/caliduthermr.php
2)Technisches Datenblatt Calidutherm |  | http://www.terra-calidus.de/media/produkte/verpressmittel/pdf/Technisches%20Datenblatt%20%20Calidutherm%20090209.pdf
Frostschutz |  | ja | Quelle 2, Seite 2, oben: "der enthaltene Anteil an Hochofenzement ... macht Calidutherm® … frostbeständig bis ca. -15 °C und erfüllt damit eine wesentliche Forderung der VDI 4640"
Wärmeleitfähigkeit | [Wm.K] | ca. 2 | Quelle 2, Seite 3, mitte
spez. Suspensionsmenge | [l/kg] | 0.9689922 | Quelle 2, Seite 5 unten: "1 m3 Verpressmaterial = 1032 kg Calidutherm"
(Susp.menge [l]/Feststoff-Menge [kg])
Wasser- [l]/Feststoffwert [kg] (W/F-Wert) |  | 0.6 | Quelle 2, Seite 5 unten: "Mischverhältnis Wasser: Calidutherm"
Gewicht/Sack | [kg] | 25 | Quelle 2, Seite 1, mitte
Suspensionsdichte | [kg/m3] | 1650 | Quelle 2, Seite 5 unten: "Rohdichte …: 1,65 kg/dm3"
Feststoff-Menge | [kg] | 972.6371
Zugabemenge Wasser | [l] | 583.5823
Säcke | [Stk] | 38.90548
Suspensionsmenge | [kg] | 1555.088
Minimal notwendiger Prüfdruck | [bar] | 16
aus SIA 384/6, Seite 34, Tabelle 4
basiert auf Suspensionsdichte | [kg/m3] | 1650
und Tiefe der Bohrung | m | 150

## HDG (hidden)
erdsondenoptimerung.ch
HDG
Hersteller |  | HDG Umelttechnik GmbH
Stolzenseeweg 1
D-88353 Kisslegg
Quellen: |  | www.hdg-umwelttechnik.com
1) HDG Umwelttechnik Downloads |  | http://www.hdg-umwelttechnik.com/de/produkte/beitraege/verpressmaterial.php
2) Technisches Datenblatt HDG Thermo HS |  | http://www.hdg-umwelttechnik.com/de/pdf/verpressmaterialien/HDG-Thermo-Datenblatt-0310.pdf
Frostschutz |  | ja | Quelle 2, Seite 1 unten: "Frostsicherheit gegeben"
Wärmeleitfähigkeit | [Wm.K] | >= 2 | Quelle 2, Seite 1 unten: "Wärmeleitfähigkeit mit Flächensonde"
spez. Suspensionsmenge | [l/kg] | 0.8 | Quelle 2, Seite 1 mitte: "Ergiebigkeit ca. 1,25 kg/l Hohlraum …"
(Susp.menge [l]/Feststoff-Menge [kg])
Wasser- [l]/Feststoffwert [kg] (W/F-Wert) |  | 0.44 | Quelle 2, Seite 1 mitte: "Wasser/Feststoffverhältnis ca. 044"
Gewicht/Sack | [kg] | 25
Suspensionsdichte | [kg/m3] | 1790 | Quelle 2, Seite 1 mitte: "Dichte der pumpfähigen Mischung ca. 1,79 kg/dm3)
Feststoff-Menge | [kg] | 1178.097
Zugabemenge Wasser | [l] | 518.3628
Säcke | [Stk] | 47.12389
Suspensionsmenge | [kg] | 1687.035
Minimal notwendiger Prüfdruck | [bar] | 16
aus SIA 384/6, Seite 34, Tabelle 4
basiert auf Suspensionsdichte | [kg/m3] | 1790
und Tiefe der Bohrung | m | 150

## Duritherm (hidden)
erdsondenoptimerung.ch
Duritherm Plus
Hersteller |  | Mapei Betontechnik GmbH
Grazer Strasse 80
A-8665 Langenwang
www.mapei-betontechnik.at
Quellen:
1) Webseite |  | http://www.mapei-betontechnik.at/index.php?seitenId=4
2) Prospekt |  | http://www.mapei-betontechnik.at/0uploads/dateien270.pdf
Frostschutz |  | ja | Quelle 2, Seite 47, Technische Daten, Frostbeständig: nach ÖWAV RB 207
Wärmeleitfähigkeit | [Wm.K] | > 2 | Quelle 2, Seite 47, Technische Daten
spez. Suspensionsmenge | [l/kg] | 0.833 | Quelle 2, Seite 47, Verarbeitung, Ergiebigkeit: 1'200 kg/m3 Suspension (ca. 600 l Wasser)
(Susp.menge [l]/Feststoff-Menge [kg])
Wasser- [l]/Feststoffwert [kg] (W/F-Wert) |  | 0.5 | Quelle 2, Seite 47, Verarbeitung, Mischverhältnis
Gewicht/Sack | [kg] | 25
Suspensionsdichte | [kg/m3] | 1200 | Quelle 2, Seite 47, Verarbeitung, Ergiebigkeit: 1'200 kg/m3 Suspension (ca. 600 l Wasser)
Feststoff-Menge | [kg] | 1131.426
Zugabemenge Wasser | [l] | 565.713
Säcke | [Stk] | 45.25704
Suspensionsmenge | [kg] | 1130.973
Minimal notwendiger Prüfdruck | [bar] | 9
aus SIA 384/6, Seite 34, Tabelle 4
basiert auf Suspensionsdichte | [kg/m3] | 1200
und Tiefe der Bohrung | m | 150

## StüwathermZ
erdsondenoptimerung.ch
StüwathermZ
Hersteller |  | STÜWA Konrad Stükerjürgen GmbH
D-33397 Rietberg - Varensell
www.stuewa.de
Quellen:
1) Verpressmaterialien |  | http://www.stuewa.de/produkte/verpressmaterialien.shtml
2) Technisches Datenblatt Stüwatherm |  | http://www.stuewa.de/produkte/pdf/STUEWATHERM_DATENBLATT_041202.pdf
3) Dokument Verabeitungshinweise
4) Technisches Merkblatt
Frostschutz |  | mittel | Quelle 1, Tabelle: Frostbeständigkeit
Wärmeleitfähigkeit | [Wm.K] | 2 | Quelle 2, oben
spez. Suspensionsmenge | [l/kg] | 1 | Quelle 2, mitte: "Folgende Mischungsempfehlung ergibt 1 m³ verpressbare Suspension. Auf 1000 kg STÜWATHERM ..."
(Susp.menge [l]/Feststoff-Menge [kg])
Wasser- [l]/Feststoffwert [kg] (W/F-Wert) |  | 0.65 | Quelle 2, mitte: "Auf 1000 kg STÜWATHERM kommen ... 650 l Wasser."
Gewicht/Sack | [kg] | 25 | Quelle 2, ganz unten
Suspensionsdichte | [kg/m3] | keine Angaben
Feststoff-Menge | [kg] | 942.4778
Zugabemenge Wasser | [l] | 612.6106
Säcke | [Stk] | 37.69911
Suspensionsmenge | [kg]
Minimal notwendiger Prüfdruck | [bar]
aus SIA 384/6, Seite 34, Tabelle 4
basiert auf Suspensionsdichte | [kg/m3] | keine Angaben
und Tiefe der Bohrung | m | 150

## StüwapressF10 (hidden)
erdsondenoptimerung.ch
Stüwapress F-10
Hersteller |  | STÜWA Konrad Stükerjürgen GmbH
D-33397 Rietberg - Varensell
www.stuewa.de
Quellen:
1) Verpressmaterialien |  | http://www.stuewa.de/produkte/verpressmaterialien.shtml
2) Technisches Datenblatt Stüwatherm |  | http://www.stuewa.de/produkte/pdf/stuewapress_f-10_08-2010.pdf
Frostschutz |  | hoch | Quelle 1, Tabelle: Frostbeständigkeit
Wärmeleitfähigkeit | [Wm.K] | 1.5 | Quelle 2, Tabelle
spez. Suspensionsmenge | [l/kg] | 0.9191176 | Quelle 2, ganz unten: "Empfohlene Mischung pro m³ Suspension: 1088 kg STÜWAPRESS F-10 ..."
(Susp.menge [l]/Feststoff-Menge [kg])
Wasser- [l]/Feststoffwert [kg] (W/F-Wert) |  | 0.55 | Quelle 2, Tabelle
Gewicht/Sack | [kg] | 25 | Annahme
Suspensionsdichte | [kg/m3] | 1680 | Quelle 2, Tabelle
Feststoff-Menge | [kg] | 1025.416
Zugabemenge Wasser | [l] | 563.9787
Säcke | [Stk] | 41.01663
Suspensionsmenge | [kg] | 1583.363
Minimal notwendiger Prüfdruck | [bar] | 16
aus SIA 384/6, Seite 34, Tabelle 4
basiert auf Suspensionsdichte | [kg/m3] | 1680
und Tiefe der Bohrung | m | 150

## k-Injekt (hidden)
erdsondenoptimerung.ch
K-Injekt-Therm
Hersteller |  | Küchler Technik AG
Schlundmatt 30
6010 Kriens
www.ankertechnik.ch
Quellen:
1) Webseite
2) Technisches Datenblatt Master |  | http://www.ankertechnik.ch/dokumente/injektionstechnik_moertel.pdf
Frostschutz |  | nein | Hinweis: Quelle 2 dokumentiert auch 4 Injetktionsmörtel. Diese sind explizit "frostbeständig". K-Injekt-Therm hat keinen solchen Vermerk
Wärmeleitfähigkeit | [Wm.K] | 0.9-1 | Quelle 2: Tabelle "Technische Daten"
spez. Suspensionsmenge | [l/kg] | 1 | Quelle 2: Tabelle "Technische Daten" "Ergiebigkeit: 1 kg = 1 l/t"
(Susp.menge [l]/Feststoff-Menge [kg])
Wasser- [l]/Feststoffwert [kg] (W/F-Wert) |  | 0.6 | Quelle 2: Tabelle "Technische Daten", Schüttdichte", Wasserbeigabe: Sack: 15 l / Sack (25 kg)
Gewicht/Sack | [kg] | 25 | Quelle 2, oben: "Lieferung"
Suspensionsdichte | [kg/m3] | 1100 | Quelle 2: Tabelle "Technische Daten", Schüttdichte"
Feststoff-Menge | [kg] | 942.4778
Zugabemenge Wasser | [l] | 565.4867
Säcke | [Stk] | 37.69911
Suspensionsmenge | [kg] | 1036.726
Minimal notwendiger Prüfdruck | [bar] | 9
aus SIA 384/6, Seite 34, Tabelle 4
basiert auf Suspensionsdichte | [kg/m3] | 1100
und Tiefe der Bohrung | m | 150